## granulometria
ANALISIS GRANULOMETRICO
PROYECTO |  | CIV - 3328
MUESTRA Nº |  | M-1
PROCEDENCIA |  | Pozo Nº 1
HUMEDAD HIGROSCOPICA %H |  |  |  | MUESTRA TOTAL SECA
Suelo humedo + capsula, P1 |  |  | 189.8 | Muestra total humeda, Pht |  |  | 1945
Suelo seco + capsula, P2 |  |  | 185.9 | Agregado grueso (ret Nº 10) = A.G.= |  |  | 41.96
Peso de agua; Pa = (P1 - P2) |  |  | 3.9 | Pasa Nº 10 humedo, Mh |  |  | 1901.4
Peso de la capsula, Pc |  |  | 127
Peso del suelo seco, Ps = (P2-Pc) |  |  | 58.9
Porcentaje de humedad |  |  | 6.621392 | Pasa Nº 10 seco |  |  | 1783.319
|  |  | 6.621392 | Muestra total seca, Pst=(A.G.+Ms)= |  |  | 1825.279
ANALISIS DE TAMICES DEL AGREGADO GRUESO
| Tamices | P, retenido | Retenido acumulado |  | % que pasa
|  | en grs | Grs. | % | del total
| 2" | 0 | 0 | 0 | 100
| 1 1/2" | 0 | 0 | 0 | 100
| 1" | 0 | 0 | 0 | 100
| 3/4" | 0 | 0 | 0 | 100
| 3/8" | 0 | 0 | 0 | 100
| Nº 4 | 0 | 5 | 0.2739307 | 99.72607
| Nº 10 | 0 | 40.9 | 2.240753 | 97.75925
ANALISIS DE TAMICES DEL AGREGADO FINO
Pasa Nº 10 humedo Sh, |  | 100 |  | Pasa Nº 10 seco |  | Ss= | 93.78981
| Tamices | P, retenido | Retenido acumulado |  | % que pasa | % que pasa
|  | en grs | Grs. | % | de mortero | del total
| Nº 40 | 9.5 | 9.5 | 10.12903 |  | 89.87097
| Nº 200 | 24.4 | 33.9 | 36.14465 |  | 63.85535
93.78981
ANALISIS GRANULOMETRICO
PROYECTO |  | CIV - 3328
MUESTRA Nº |  | M-2
PROCEDENCIA |  | Pozo Nº 2
HUMEDAD HIGROSCOPICA %H |  |  |  | MUESTRA TOTAL SECA
suelo humedo + capsula, P1 |  |  | 222.3 | Muestra total humeda, Pht |  |  | 2465
Suelo seco + capsula, P2 |  |  | 221.7 | Agregado grueso (ret Nº 10) = A.G.= |  |  | 0
peso de agua; Pa = (P1 - P2) |  |  | 0.6 | Pasa Nº 10 humedo, Mh |  |  | 2465
peso de la capsula, Pc |  |  | 85.6
Peso del suelo seco, Ps = (P2-Pc) |  |  | 136.1
porcentaje de humedad |  |  | 0.4408523 | Pasa Nº 10 seco |  |  | 2454.181
|  |  | 0.4408523 | Muestra total seca, Pst=(A.G.+Ms)= |  |  | 2454.181
ANALISIS DE TAMICES DEL AGREGADO GRUESO
| Tamices | P, retenido | Retenido acumulado |  | % que pasa
|  | en grs | Grs. | % | del total
| 2" | 0 | 0 | 0 | 100
| 1 1/2" | 0 | 0 | 0 | 100
| 1" | 0 | 0 | 0 | 100
| 3/4" | 0 | 0 | 0 | 100
| 3/8" | 0 | 0 | 0 | 100
| Nº 4 | 0 | 0 | 0 | 100
| Nº 10 | 0 | 0 | 0 | 100
ANALISIS DE TAMICES DEL AGREGADO FINO
[8 empty] | 99.56108 | 100
Pasa Nº 10 humedo Sh, |  | 100 |  | Pasa Nº 10 seco |  | Ss= | 99.56108 | 96.56108 | 96.98677
[8 empty] | 80.76108 | 81.11712
| Tamices | P, retenido | Retenido acumulado |  | % que pasa | % que pasa |  |  | 0
|  | en grs | Grs. | % | de mortero | del total
| Nº 40 | 3 | 3 | 3.013226 |  | 96.98677
| Nº 200 | 15.8 | 18.8 | 18.88288 |  | 81.11712
99.56108
ANALISIS GRANULOMETRICO
PROYECTO |  | CIV - 3328
MUESTRA Nº |  | M-3
PROCEDENCIA |  | Pozo Nº 3
HUMEDAD HIGROSCOPICA %H |  |  |  | MUESTRA TOTAL SECA
Suelo humedo + capsula, P1 |  |  | 210.5 | Muestra total humeda, Pht |  |  | 1999
Suelo seco + capsula, P2 |  |  | 204.3 | Agregado grueso (ret Nº 10) = A.G.= |  |  | 0
Peso de agua; Pa = (P1 - P2) |  |  | 6.2 | Pasa Nº 10 humedo, Mh |  |  | 1999
Peso de la capsula, Pc |  |  | 96.7
Peso del suelo seco, Ps = (P2-Pc) |  |  | 107.6
Porcentaje de humedad |  |  | 5.762082 | Pasa Nº 10 seco |  |  | 1890.091
|  |  | 5.762082 | Muestra total seca, Pst=(A.G.+Ms)= |  |  | 1890.091
ANALISIS DE TAMICES DEL AGREGADO GRUESO
| Tamices | P, retenido | Retenido acumulado |  | % que pasa
|  | en grs | Grs. | % | del total
| 2" | 0 | 0 | 0 | 100
| 1 1/2" | 0 | 0 | 0 | 100
| 1" | 0 | 0 | 0 | 100
| 3/4" | 0 | 0 | 0 | 100
| 3/8" | 0 | 0 | 0 | 100
| Nº 4 | 0 | 0 | 0 | 100
| Nº 10 | 0 | 0 | 0 | 100
ANALISIS DE TAMICES DEL AGREGADO FINO
Pasa Nº 10 humedo Sh, |  | 100 |  | Pasa Nº 10 seco |  | Ss= | 94.55185
| Tamices | P, retenido | Retenido acumulado |  | % que pasa | % que pasa
|  | en grs | Grs. | % | de mortero | del total
Nº 20
| Nº 40 | 2.1 | 2.1 | 2.221004 |  | 97.779
| Nº 200 | 7.3 | 9.4 | 9.941636 |  | 90.05836
94.55185
ANALISIS GRANULOMETRICO
PROYECTO |  | CIV - 3328
MUESTRA Nº |  | M-4
PROCEDENCIA |  | Pozo Nº 4
HUMEDAD HIGROSCOPICA %H |  |  |  | MUESTRA TOTAL SECA
Suelo humedo + capsula, P1 |  |  | 202.5 | Muestra total humeda, Pht |  |  | 1953
Suelo seco + capsula, P2 |  |  | 202 | Agregado grueso (ret Nº 10) = A.G.= |  |  | 100
Peso de agua; Pa = (P1 - P2) |  |  | 0.5 | Pasa Nº 10 humedo, Mh |  |  | 1853
Peso de la capsula, Pc |  |  | 85.8
Peso del suelo seco, Ps = (P2-Pc) |  |  | 116.2
Porcentaje de humedad |  |  | 0.4302926 | Pasa Nº 10 seco |  |  | 1845.061
|  |  | 0.4302926 | Muestra total seca, Pst=(A.G.+Ms)= |  |  | 1945.061
ANALISIS DE TAMICES DEL AGREGADO GRUESO
| Tamices | P, retenido | Retenido acumulado |  | % que pasa
|  | en grs | Grs. | % | del total
| 2" | 0 | 0 | 0 | 100
| 1 1/2" | 0 | 0 | 0 | 100
| 1" | 0 | 0 | 0 | 100
| 3/4" | 19 | 19 | 0.9768332 | 99.02317
| 3/8" | 49 | 68 | 3.496035 | 96.50397
| Nº 4 | 20 | 88 | 4.52428 | 95.47572
| Nº 10 | 12 | 100 | 5.141227 | 94.85877
ANALISIS DE TAMICES DEL AGREGADO FINO
Pasa Nº 10 humedo Sh, |  | 100 |  | Pasa Nº 10 seco |  | Ss= | 99.57155
| Tamices | P, retenido | Retenido acumulado |  | % que pasa | % que pasa
|  | en grs | Grs. | % | de mortero | del total
Nº 20
| Nº 40 | 2 | 2 | 2.008606 |  | 97.99139
| Nº 200 | 23 | 25 | 25.10757 |  | 74.89243
99.57155
ANALISIS GRANULOMETRICO
PROYECTO |  | CIV - 3328
MUESTRA Nº |  | M-5
PROCEDENCIA |  | Pozo Nº 5
HUMEDAD HIGROSCOPICA %H |  |  |  | MUESTRA TOTAL SECA
Suelo humedo + capsula, P1 |  |  | 135.9 | Muestra total humeda, Pht |  |  | 2078.9
Suelo seco + capsula, P2 |  |  | 133.7 | Agregado grueso (ret Nº 10) = A.G.= |  |  | 244
Peso de agua; Pa = (P1 - P2) |  |  | 2.2 | Pasa Nº 10 humedo, Mh |  |  | 1834.9
Peso de la capsula, Pc |  |  | 73.6
Peso del suelo seco, Ps = (P2-Pc) |  |  | 60.1
Porcentaje de humedad |  |  | 3.660566 | Pasa Nº 10 seco |  |  | 1770.104
|  |  | 3.660566 | Muestra total seca, Pst=(A.G.+Ms)= |  |  | 2014.104
ANALISIS DE TAMICES DEL AGREGADO GRUESO
| Tamices | P, retenido | Retenido acumulado |  | % que pasa
|  | en grs | Grs. | % | del total
| 2" | 0 | 0 | 0 | 100
| 1 1/2" | 0 | 0 | 0 | 100
| 1" | 0 | 0 | 0 | 100
| 3/4" | 0 | 0 | 0 | 100
| 3/8" | 37 | 37 | 1.837045 | 98.16296
| Nº 4 | 63 | 100 | 4.964986 | 95.03501
| Nº 10 | 134 | 234 | 11.61807 | 88.38193
ANALISIS DE TAMICES DEL AGREGADO FINO
Pasa Nº 10 humedo Sh, |  | 100 |  | Pasa Nº 10 seco |  | Ss= | 96.4687
| Tamices | P, retenido | Retenido acumulado |  | % que pasa | % que pasa
|  | en grs | Grs. | % | de mortero | del total
Nº 20
| Nº 40 | 15.1 | 15.1 | 15.65275 |  | 84.34725
| Nº 200 | 49 | 64.1 | 66.44642 |  | 33.55358
96.4687
ANALISIS GRANULOMETRICO
PROYECTO |  | CIV - 3328
MUESTRA Nº |  | M-6
PROCEDENCIA |  | Pozo Nº 6
HUMEDAD HIGROSCOPICA %H |  |  |  | MUESTRA TOTAL SECA
Suelo humedo + capsula, P1 |  |  | 135.8 | Muestra total humeda, Pht |  |  | 2020
Suelo seco + capsula, P2 |  |  | 132.4 | Agregado grueso (ret Nº 10) = A.G.= |  |  | 0
Peso de agua; Pa = (P1 - P2) |  |  | 3.4 | Pasa Nº 10 humedo, Mh |  |  | 2020
Peso de la capsula, Pc |  |  | 70.3
Peso del suelo seco, Ps = (P2-Pc) |  |  | 62.1
Porcentaje de humedad |  |  | 5.47504 | Pasa Nº 10 seco |  |  | 1915.145
|  |  | 5.47504 | Muestra total seca, Pst=(A.G.+Ms)= |  |  | 1915.145
ANALISIS DE TAMICES DEL AGREGADO GRUESO
| Tamices | P, retenido | Retenido acumulado |  | % que pasa
|  | en grs | Grs. | % | del total
| 2" | 0 | 0 | 0 | 100
| 1 1/2" | 0 | 0 | 0 | 100
| 1" | 0 | 0 | 0 | 100
| 3/4" | 0 | 0 | 0 | 100
| 3/8" | 0 | 0 | 0 | 100
| Nº 4 | 0 | 0 | 0 | 100
| Nº 10 | 0 | 0 | 0 | 100
ANALISIS DE TAMICES DEL AGREGADO FINO
Pasa Nº 10 humedo Sh, |  | 100 |  | Pasa Nº 10 seco |  | Ss= | 94.80916
| Tamices | P, retenido | Retenido acumulado |  | % que pasa | % que pasa
|  | en grs | Grs. | % | de mortero | del total
| Nº 20 | 0 | 0
| Nº 40 | 5 | 5 | 5.273752 |  | 94.72625
| Nº 200 | 35.2 | 40.2 | 42.40097 |  | 57.59903
94.80916

## limites
DETERMINACION DE LIMITES LIQUIDO Y PLASTICO
PROYECTO |  | CIV - 3328
MUESTRA Nº |  | M-1
PROCEDENCIA |  | Pozo Nº 1
LIMITE LIQUIDO
Lata N° |  |  |  | 20 | 21
Peso de suelo húmedo + lata |  |  |  | 22.75 | 27
Peso de suelo seco + lata |  |  |  | 21 | 24
Peso de lata |  |  |  | 15.145 | 16.61
Peso de suelo seco |  |  |  | 5.855 | 7.39
Peso de agua |  |  |  | 1.75 | 3
Contenido de humedad %W |  |  |  | 29.88898 | 40.5954
Numero de golpes |  |  |  | 35 | 22
NºG | %W | L.L. | L.L.
35 | 29.88898 | 31.13097 | 35.55164
22 | 40.5954 | 39.97231
Indice de Flujo
|  | %W | Nº Golpes
|  | 29.88898 | 35
|  | 40.5954 | 22
LIMITE PLASTICO
Lata N° |  |  |  | 22 | 23
Peso de suelo húmedo + lata |  |  |  | 24.69 | 27
Peso de suelo seco + lata |  |  |  | 22.15 | 24
Peso de lata |  |  |  | 15.07 | 16.44
Peso de suelo seco |  |  |  | 7.08 | 7.56
Peso de agua |  |  |  | 2.54 | 3
Contenido de humedad %W |  |  |  | 35.87571 | 39.68254
RESULTADOS:
|  | Límite Líquido : |  |  | 35.55164
|  | Límite Plástico : |  |  | 37.77912
|  | Indice Plástico : |  |  | -2.227485
Indice de grupo
|  |  |  | a= | 28.85535
| cal. | adop. |  | b= | 48.85535
IG= | 5.77107 | 5.77107 |  | c= | 0
|  |  |  | d= | 0
| %QP T 200 | 63.85535
| LL | 35.55164
| IP | -2.227485
DETERMINACION DE LIMITES LIQUIDO Y PLASTICO
PROYECTO |  | CIV - 3328
MUESTRA Nº |  | M-2
PROCEDENCIA |  | Pozo Nº 2
LIMITE LIQUIDO
Lata N° |  |  |  | 24 | 25
Peso de suelo húmedo + lata |  |  |  | 35 | 32
Peso de suelo seco + lata |  |  |  | 32.1 | 28.2
Peso de lata |  |  |  | 15.83 | 14.63
Peso de suelo seco |  |  |  | 16.27 | 13.57
Peso de agua |  |  |  | 2.9 | 3.8
Contenido de humedad %W |  |  |  | 17.82422 | 28.00295
Numero de golpes |  |  |  | 33 | 15
NºG | %W | L.L. | L.L.
33 | 17.82422 | 18.43316 | 22.37883
15 | 28.00295 | 26.3245
Indice de Flujo
|  | %W | Nº Golpes
|  | 17.82422 | 33
|  | 28.00295 | 15
LIMITE PLASTICO
Lata N° |  |  |  | 26 | 27
Peso de suelo húmedo + lata |  |  |  | 19.5 | 17.5
Peso de suelo seco + lata |  |  |  | 19.3 | 17.39
Peso de lata |  |  |  | 17.02 | 15.01
Peso de suelo seco |  |  |  | 2.28 | 2.38
Peso de agua |  |  |  | 0.2 | 0.11
Contenido de humedad %W |  |  |  | 8.77193 | 4.621849
RESULTADOS:
|  | Límite Líquido : |  |  | 22.37883 | %
|  | Límite Plástico : |  |  | 6.696889 | %
|  | Indice Plástico : |  |  | 15.68194 | %
Indice de grupo
|  |  |  | a= | 46.11712
IG= | 9.223424 | 9.223424 |  | b= | 66.11712
|  |  |  | c= | 0
|  |  |  | d= | 0
| %QP T 200 | 81.11712
| LL | 22.37883
| IP | 15.68194
DETERMINACION DE LIMITES LIQUIDO Y PLASTICO
PROYECTO |  | CIV - 3328
MUESTRA Nº |  | M-3
PROCEDENCIA |  | Pozo Nº 3
LIMITE LIQUIDO
Lata N° |  |  |  | 28 | 29
Peso de suelo húmedo + lata |  |  |  | 31.87 | 29.95
Peso de suelo seco + lata |  |  |  | 27.37 | 26.29
Peso de lata |  |  |  | 14.66 | 16.26
Peso de suelo seco |  |  |  | 12.71 | 10.03
Peso de agua |  |  |  | 4.5 | 3.66
Contenido de humedad %W |  |  |  | 35.40519 | 36.49053
Numero de golpes |  |  |  | 30 | 23
NºG | %W | L.L. | L.L.
30 | 35.40519 | 36.19494 | 36.15958
23 | 36.49053 | 36.12422
Indice de Flujo
|  | %W | Nº Golpes
|  | 35.40519 | 30
|  | 36.49053 | 23
LIMITE PLASTICO
Lata N° |  |  |  | 30 | 31
Peso de suelo húmedo + lata |  |  |  | 19.93 | 19.85
Peso de suelo seco + lata |  |  |  | 19.15 | 19.03
Peso de lata |  |  |  | 16.17 | 16.04
Peso de suelo seco |  |  |  | 2.98 | 2.99
Peso de agua |  |  |  | 0.78 | 0.82
Contenido de humedad %W |  |  |  | 26.1745 | 27.42475
RESULTADOS:
|  | Límite Líquido : |  |  | 36.15958 | %
|  | Límite Plástico : |  |  | 26.79962 | %
|  | Indice Plástico : |  |  | 9.359959 | %
Indice de grupo
|  |  |  | a= | 55.05836
IG= | 11.01167 | 11.01167 |  | b= | 75.05836
|  |  |  | c= | 0
|  |  |  | d= | 0
| %QP T 200 | 90.05836
| LL | 36.15958
| IP | 9.359959
DETERMINACION DE LIMITES LIQUIDO Y PLASTICO
PROYECTO |  | CIV - 3328
MUESTRA Nº |  | M-4
PROCEDENCIA |  | Pozo Nº 4
LIMITE LIQUIDO
Lata N° |  |  |  | 32 | 33
Peso de suelo húmedo + lata |  |  |  | 27.63 | 19.81
Peso de suelo seco + lata |  |  |  | 24.07 | 16.92
Peso de lata |  |  |  | 7.58 | 4.77
Peso de suelo seco |  |  |  | 16.49 | 12.15
Peso de agua |  |  |  | 3.56 | 2.89
Contenido de humedad %W |  |  |  | 21.58884 | 23.78601
Numero de golpes |  |  |  | 30 | 20
NºG | %W | L.L. | L.L.
30 | 21.58884 | 22.0704 | 22.61139
20 | 23.78601 | 23.15237
Indice de Flujo
|  | %W | Nº Golpes
|  | 21.58884 | 30
|  | 23.78601 | 20
LIMITE PLASTICO
Lata N° |  |  |  | 0 | 0
Peso de suelo húmedo + lata |  |  |  | 0 | 0
Peso de suelo seco + lata |  |  |  | 0 | 0
Peso de lata |  |  |  | 0 | 0
Peso de suelo seco |  |  |  | 0 | 0
Peso de agua |  |  |  | 0 | 0
Contenido de humedad %W |  |  |  | 0 | 0
RESULTADOS:
|  | Límite Líquido : |  |  | 22.61139 | %
|  | Límite Plástico : |  |  | 0 | %
|  | Indice Plástico : |  |  | 22.61139 | %
Indice de grupo
|  |  |  | a= | 39.89243
IG= | 7.978485 | 8 |  | b= | 59.89243
|  |  |  | c= | 0
|  |  |  | d= | 0
| %QP T 200 | 74.89243
| LL | 22.61139
| IP | 22.61139
DETERMINACION DE LIMITES LIQUIDO Y PLASTICO
PROYECTO |  | CIV - 3328
MUESTRA Nº |  | M-5
PROCEDENCIA |  | Pozo Nº 5
LIMITE LIQUIDO
Lata N° |  |  |  | 34 | 35
Peso de suelo húmedo + lata |  |  |  | 32.22 | 27.39
Peso de suelo seco + lata |  |  |  | 29.32 | 25.28
Peso de lata |  |  |  | 15.02 | 15.83
Peso de suelo seco |  |  |  | 14.3 | 9.45
Peso de agua |  |  |  | 2.9 | 2.11
Contenido de humedad %W |  |  |  | 20.27972 | 22.32804
Numero de golpes |  |  |  | 30 | 20
NºG | %W | L.L. | L.L.
30 | 20.27972 | 20.73208 | 21.23266
20 | 22.32804 | 21.73324
Indice de Flujo
|  | %W | Nº Golpes
|  | 20.27972 | 30
|  | 22.32804 | 20
LIMITE PLASTICO
Lata N° |  |  |  | 36 | 37
Peso de suelo húmedo + lata |  |  |  | 20.41 | 19.78
Peso de suelo seco + lata |  |  |  | 19.99 | 19.27
Peso de lata |  |  |  | 17.04 | 16.53
Peso de suelo seco |  |  |  | 2.95 | 2.74
Peso de agua |  |  |  | 0.42 | 0.51
Contenido de humedad %W |  |  |  | 14.23729 | 18.61314
RESULTADOS:
|  | Límite Líquido : |  |  | 21.23266 | %
|  | Límite Plástico : |  |  | 16.42521 | %
|  | Indice Plástico : |  |  | 4.807448 | %
Indice de grupo
|  |  |  | a= | -1.446423
IG= | -0.2892845 | -0.2892845 |  | b= | 18.55358
|  |  |  | c= | 0
|  |  |  | d= | 0
| %QP T 200 | 33.55358
| LL | 21.23266
| IP | 4.807448
DETERMINACION DE LIMITES LIQUIDO Y PLASTICO
PROYECTO |  | CIV - 3328
MUESTRA Nº |  | M-6
PROCEDENCIA |  | Pozo Nº 6
LIMITE LIQUIDO
Lata N° |  |  |  | 38 | 39
Peso de suelo húmedo + lata |  |  |  | 35.15 | 40.57
Peso de suelo seco + lata |  |  |  | 31.2 | 35.38
Peso de lata |  |  |  | 15.44 | 16.54
Peso de suelo seco |  |  |  | 15.76 | 18.84
Peso de agua |  |  |  | 3.95 | 5.19
Contenido de humedad %W |  |  |  | 25.06345 | 27.54777
Numero de golpes |  |  |  | 34 | 21
NºG | %W | L.L. | L.L.
34 | 25.06345 | 26.01352 | 26.4931
21 | 27.54777 | 26.97269
Indice de Flujo
|  | %W | Nº Golpes
|  | 25.06345 | 34
|  | 27.54777 | 21
LIMITE PLASTICO
Lata N° |  |  |  | 40 | 41
Peso de suelo húmedo + lata |  |  |  | 24.43 | 23.83
Peso de suelo seco + lata |  |  |  | 23.11 | 22.65
Peso de lata |  |  |  | 17.11 | 17.21
Peso de suelo seco |  |  |  | 6 | 5.44
Peso de agua |  |  |  | 1.32 | 1.18
Contenido de humedad %W |  |  |  | 22 | 21.69118
RESULTADOS:
|  | Límite Líquido : |  |  | 26.4931 | %
|  | Límite Plástico : |  |  | 21.84559 | %
|  | Indice Plástico : |  |  | 4.647516 | %
Indice de grupo
|  |  |  | a= | 22.59903
IG= | 4.519807 | 4.519807 |  | b= | 42.59903
|  |  |  | c= | 0
|  |  |  | d= | 0
| %QP T 200 | 57.59903
| LL | 26.4931
| IP | 4.647516

## compactacion
ENSAYO DE COMPACTACION
PROYECTO |  | CIV - 3328
MUESTRA Nº |  | M-6
PROCEDENCIA |  | Pozo Nº 1
Molde Nº : | 1 | Volumen: | 2122 | [cm3] | Peso: | 2527
N° de capas |  |  | 5 | 5 | 5 | 5
N° de golpes por capa |  |  | 56 | 56 | 56 | 56
Peso molde + suelo húmedo |  |  | 6110 | 6750 | 6825 | 6669
Peso molde |  |  | 2527 | 2527 | 2527 | 2527
Volumen molde |  |  | 2122 | 2122 | 2122 | 2122
Peso suelo húmedo |  |  | 3583 | 4223 | 4298 | 4142
Densidad del suelo húmedo [gr/cm3] |  |  | 1.688501 | 1.990104 | 2.025448 | 1.951932
Cápsula N° |  |  | 50 | 51 | 52 | 53
Peso suelo húmedo + tara |  |  | 116.7 | 116.5 | 115.5 | 114
Peso suelo seco + tara |  |  | 114.4 | 110.2 | 107.9 | 105.4
Peso del agua |  |  | 2.3 | 6.3 | 7.6 | 8.6
Peso de la tara |  |  | 88.4 | 73.4 | 74.6 | 74.2
Peso suelo seco |  |  | 26 | 36.8 | 33.3 | 31.2
Contenido de humedad [ % w ] |  |  | 8.846154 | 17.11957 | 22.82282 | 27.5641
Densidad suelo seco [ gr/cm3 ] |  |  | 1.551273 | 1.699207 | 1.649081 | 1.530158
OBSERVACIONES : |  | Densidad seca máx. : |  |  | 1.705 | [Gr./cm3]
|  | Humedad Optima : |  |  | 18.5 | [ % ]
ENSAYO DE COMPACTACION
PROYECTO |  | CIV - 3328
MUESTRA Nº |  | M-5
PROCEDENCIA |  | Pozo Nº 2
Molde Nº : | 1 | Volumen: | 2122 | [cm3] | Peso: | 2527
N° de capas |  |  | 5 | 5 | 5 | 5
N° de golpes por capa |  |  | 56 | 56 | 56 | 56
Peso molde + suelo húmedo |  |  | 6065 | 6755 | 6805 | 6755
Peso molde |  |  | 2527 | 2527 | 2527 | 2527
Volumen molde |  |  | 2122 | 2122 | 2122 | 2122
Peso suelo húmedo |  |  | 3538 | 4228 | 4278 | 4228
Densidad del suelo húmedo [gr/cm3] |  |  | 1.667295 | 1.99246 | 2.016023 | 1.99246
Cápsula N° |  |  | 54 | 55 | 56 | 57
Peso suelo húmedo + tara |  |  | 115.7 | 115 | 117.6 | 115.4
Peso suelo seco + tara |  |  | 112.5 | 109 | 113 | 108.1
Peso del agua |  |  | 3.2 | 6 | 4.6 | 7.3
Peso de la tara |  |  | 74.3 | 72 | 89.7 | 78.1
Peso suelo seco |  |  | 38.2 | 37 | 23.3 | 30
Contenido de humedad [ % w ] |  |  | 8.376963 | 16.21622 | 19.74249 | 24.33333
Densidad suelo seco [ gr/cm3 ] |  |  | 1.538422 | 1.714442 | 1.683632 | 1.602515
OBSERVACIONES : |  | Densidad seca máx. : |  |  | 1.723 | [Gr./cm3]
|  | Humedad Optima : |  |  | 17.4 | [ % ]
ENSAYO DE COMPACTACION
PROYECTO |  | CIV - 3328
MUESTRA Nº |  | M-4
PROCEDENCIA |  | Pozo Nº 3
Molde Nº : | 1 | Volumen: | 2122 | [cm3] | Peso: | 2527
N° de capas |  |  | 5 | 5 | 5 | 5
N° de golpes por capa |  |  | 56 | 56 | 56 | 56
Peso molde + suelo húmedo |  |  | 5940 | 6461 | 6900 | 6713
Peso molde |  |  | 2527 | 2527 | 2527 | 2527
Volumen molde |  |  | 2122 | 2122 | 2122 | 2122
Peso suelo húmedo |  |  | 3413 | 3934 | 4373 | 4186
Densidad del suelo húmedo [gr/cm3] |  |  | 1.608388 | 1.853911 | 2.060792 | 1.972667
Cápsula N° |  |  | 58 | 59 | 60 | 61
Peso suelo húmedo + tara |  |  | 216.5 | 142.5 | 170.3 | 192.5
Peso suelo seco + tara |  |  | 207.5 | 136.2 | 156 | 171.5
Peso del agua |  |  | 9 | 6.3 | 14.3 | 21
Peso de la tara |  |  | 75 | 84.1 | 73.5 | 81.8
Peso suelo seco |  |  | 132.5 | 52.1 | 82.5 | 89.7
Contenido de humedad [ % w ] |  |  | 6.792453 | 12.09213 | 17.33333 | 23.41137
Densidad suelo seco [ gr/cm3 ] |  |  | 1.506088 | 1.653918 | 1.756357 | 1.598449
OBSERVACIONES : |  |  | Densidad seca máx. : |  | 1.755 | [Gr./cm3]
|  |  | Humedad Optima : |  | 17.5 | [ % ]
ENSAYO DE COMPACTACION
PROYECTO |  | CIV - 3328
MUESTRA Nº |  | M-3
PROCEDENCIA |  | Pozo Nº 4
Molde Nº : | 1 | Volumen: | 2122 | [cm3] | Peso: | 2527
N° de capas |  |  | 5 | 5 | 5 | 5
N° de golpes por capa |  |  | 56 | 56 | 56 | 56
Peso molde + suelo húmedo |  |  | 6559 | 7060 | 7067 | 6976
Peso molde |  |  | 2527 | 2527 | 2527 | 2527
Volumen molde |  |  | 2122 | 2122 | 2122 | 2122
Peso suelo húmedo |  |  | 4032 | 4533 | 4540 | 4449
Densidad del suelo húmedo [gr/cm3] |  |  | 1.900094 | 2.136192 | 2.139491 | 2.096607
Cápsula N° |  |  | 62 | 63 | 64 | 65
Peso suelo húmedo + tara |  |  | 215.3 | 269.6 | 195.5 | 393.5
Peso suelo seco + tara |  |  | 203.4 | 247.7 | 180 | 340.1
Peso del agua |  |  | 11.9 | 21.9 | 15.5 | 53.4
Peso de la tara |  |  | 75.4 | 79.1 | 89.9 | 70.4
Peso suelo seco |  |  | 128 | 168.6 | 90.1 | 269.7
Contenido de humedad [ % w ] |  |  | 9.296875 | 12.98932 | 17.20311 | 19.79978
Densidad suelo seco [ gr/cm3 ] |  |  | 1.738471 | 1.890614 | 1.825456 | 1.750093
OBSERVACIONES : |  |  | Densidad seca máx. : |  | 1.89 | [Gr./cm3]
|  |  | Humedad Optima : |  | 13.3 | [ % ]
ENSAYO DE COMPACTACION
PROYECTO |  | CIV - 3328
MUESTRA Nº |  | M-2
PROCEDENCIA |  | Pozo Nº 5
Molde Nº : | 5 | Volumen = | 2125 | [cm3] | Peso: | 2532
N° de capas |  |  | 5 | 5 | 5 | 5
N° de golpes por capa |  |  | 56 | 56 | 56 | 56
Peso molde + suelo húmedo |  |  | 6166 | 6555 | 6799 | 6810
Peso molde |  |  | 2532 | 2532 | 2532 | 2532
Volumen molde |  |  | 2125 | 2125 | 2125 | 2125
Peso suelo húmedo |  |  | 3634 | 4023 | 4267 | 4278
Densidad del suelo húmedo [gr/cm3] |  |  | 1.710118 | 1.893176 | 2.008 | 2.013176
Cápsula N° |  |  | 66 | 67 | 68 | 69
Peso suelo húmedo + tara |  |  | 155.5 | 143.3 | 136 | 185
Peso suelo seco + tara |  |  | 150.5 | 137 | 128.5 | 167.7
Peso del agua |  |  | 5 | 6.3 | 7.5 | 17.3
Peso de la tara |  |  | 72.6 | 72.7 | 75.1 | 73.4
Peso suelo seco |  |  | 77.9 | 64.3 | 53.4 | 94.3
Contenido de humedad [ % w ] |  |  | 6.418485 | 9.797823 | 14.04494 | 18.34571
Densidad suelo seco [ gr/cm3 ] |  |  | 1.606974 | 1.724239 | 1.760709 | 1.701098
OBSERVACIONES : |  |  | Densidad seca máx. : |  | 1.762 | [Gr./cm3]
|  |  | Humedad Optima : |  | 13.6 | [ % ]
ENSAYO DE COMPACTACION
PROYECTO |  | CIV - 3328
MUESTRA Nº |  | M-1
PROCEDENCIA |  | Pozo Nº 6
Molde Nº : | 1 | Volumen: | 2122 | [cm3] | Peso: | 2527
N° de capas |  |  | 5 | 5 | 5 | 5
N° de golpes por capa |  |  | 56 | 56 | 56 | 56
Peso molde + suelo húmedo |  |  | 7020 | 7201 | 7461 | 7418
Peso molde |  |  | 2527 | 2527 | 2527 | 2527
Volumen molde |  |  | 2122 | 2122 | 2122 | 2122
Peso suelo húmedo |  |  | 4493 | 4674 | 4934 | 4891
Densidad del suelo húmedo [gr/cm3] |  |  | 2.117342 | 2.202639 | 2.325165 | 2.304901
Cápsula N° |  |  | 2 | 3 | 4 | 5
Peso suelo húmedo + tara |  |  | 217.6 | 226.3 | 216.3 | 223.5
Peso suelo seco + tara |  |  | 212.6 | 218.7 | 207.1 | 210.7
Peso del agua |  |  | 5 | 7.6 | 9.2 | 12.8
Peso de la tara |  |  | 72.8 | 73.4 | 86.8 | 79.4
Peso suelo seco |  |  | 139.8 | 145.3 | 120.3 | 131.3
Contenido de humedad [ % w ] |  |  | 3.576538 | 5.230557 | 7.647548 | 9.748667
Densidad suelo seco [ gr/cm3 ] |  |  | 2.044229 | 2.093155 | 2.159979 | 2.100163
OBSERVACIONES : |  |  | Densidad seca máx. : |  | 2.16 | [Gr./cm3]
|  |  | Humedad Optima : |  | 8.6 | [ % ]

## C.B.R.
ENSAYO DE RELACION DE SOPORTE CALIFORNIA
PROYECTO |  |  | CIV - 3328
MUESTRA Nº |  |  | M-1
PROCEDENCIA |  |  | Pozo Nº 1
CARACTERISTICAS DEL SUELO
|  |  | Muestra No. | LL | LP | Clasificación |  | %h Opt. | D. Max
|  |  | 1 | 35.55164 | 37.77912 | A- 4 [ 6 ] |  | 18.5 | 1.705
CONTENIDO DE HUMEDAD Y PESO UNITARIO
Molde No. |  |  |  | 9 |  |  | 6 |  |  | 7
No. de capas |  |  |  | 5 |  |  | 5 |  |  | 5 |  |  |  | 1 º molde | 2 º molde | 3 º molde
No. de golpes de la capa |  |  |  | 56 |  |  | 25 |  |  | 12 |  |  | H = | 11.53 | 11.53 | 11.58
Condición de la muestra: |  |  |  | Antes de mojarse |  | Despues de | Antes de mojarse |  | Despues de | Antes de mojarse |  | Despues de | D = | 15 | 15.05 | 15.15
Peso muestra Hum. + molde |  |  |  | 8108 |  | 8560 | 7995 |  | 8410 | 7785 |  | 8213 | Vol = | 2037.519 | 2051.125 | 2087.487
Peso del molde |  |  |  | 4043 |  | 4043 | 4191 |  | 4191 | 4142 |  | 4142
Peso muestra humeda |  |  |  | 4065 |  | 4517 | 3804 |  | 4219 | 3643 |  | 4071
Volumen de la muestra |  |  |  | 2097 |  | 2097 | 2072 |  | 2072 | 2069 |  | 2069
Peso unit. de muestra hum. gr/cm3 |  |  |  | 1.938484 |  | 2.15403 | 1.835907 |  | 2.036197 | 1.760754 |  | 1.967617
Muestra de humedad del: |  |  |  | Fondo | Superf. | 2 º Sup | Fondo | Superf. | 2 º Sup | Fondo | Superf. | 2 º Sup
Capsula No. |  |  |  | A |  | R | N |  | O | B |  | C
Peso muestra Hum. + capsula |  |  |  | 97.3 |  | 147.7 | 95.1 |  | 146.2 | 102.2 |  | 142.8
Peso muestra seca + capsula |  |  |  | 93.9 |  | 134.2 | 92.5 |  | 131.7 | 98.5 |  | 127.6
Peso del agua |  |  |  | 3.4 |  | 13.5 | 2.6 |  | 14.5 | 3.7 |  | 15.2
Peso de la capsula |  |  |  | 70.3 |  | 83.6 | 73.9 |  | 76.3 | 72.7 |  | 72.5
Peso de la muestra seca |  |  |  | 23.6 |  | 50.6 | 18.6 |  | 55.4 | 25.8 |  | 55.1
Contenido de humedad % W |  |  |  | 14.40678 |  | 26.67984 | 13.97849 |  | 26.17329 | 14.34109 |  | 27.58621
Promedio de cont. De humedad |  |  |  | 14.40678 |  |  | 13.97849 |  |  | 14.34109
Peso unit. de muestra seca gr/cm3 |  |  |  | 1.694378 |  |  | 1.610749 |  |  | 1.539914
EXPANSIÓN
FECHA |  | HORA | TIEMPO | MOLDE No. 1 |  |  | MOLDE No. 2 |  |  | MOLDE No. 3
|  |  | TRANSCURRI- | Lectura | EXPANSIÓN |  | Lectura | EXPANSIÓN |  | Lectura | EXPANSIÓN
|  |  | DO DIAS | Extens. | cm | % | Extens. | cm | % | Extens. | cm | %
2007-05-30 |  | 14:00 | 4 | 0.041 | 0.10414 |  | 0.304 | 0.77216 |  | 0.006 | 0.01524
2007-06-30 |  | 14:00 |  | 0.059 | 0.14986 | 0.3965308 | 0.343 | 0.87122 | 0.85915 | 0.048 | 0.12192 | 0.9212435
C. B. R.
PENETRACION |  |  | CARGA | MOLDE No 1 |  |  | MOLDE No 2 |  |  | MOLDE No 3
|  |  | NORMAL | Carga ensayo |  | C.B.R. Corr. | Carga ensayo |  | C.B.R. Corr. | Carga ensayo |  | C.B.R. Corr.
t/min | Pulg | cm | Lbs/cm2 | Lec.Ext. | Lbs | % | Lec.Ext. | Lbs | % | Lec.Ext. | Lbs | %
0.5 | 0.025 | 0.0635 |  | 180 | 501 |  | 12 | 49 |  | 27 | 89
1 | 0.05 | 0.127 |  | 305 | 837 |  | 50 | 151 |  | 85 | 245
1.5 | 0.075 | 0.1905 |  | 423 | 1154 |  | 119 | 337 |  | 136 | 382
2 | 0.1 | 0.254 | 1000 | 507 | 1380 | 138 | 207 | 573 | 57.3 | 176 | 490 | 49
7 | 0.2 | 0.508 | 1500 | 714 | 1936 | 129.0667 | 482 | 1312 | 87.46667 | 322 | 882 | 58.8
9 | 0.3 | 0.762 |  | 858 | 2323 |  | 608 | 1651 |  | 412 | 1124
11 | 0.4 | 1.016 |  | 953 | 2578 |  | 723 | 1960 |  | 476 | 1296
13 | 0.5 | 1.27 |  | 1049 | 2836 |  | 842 | 2280 |  | 487 | 1326
RELACION SOPORTE CALIFORNIA
C.B.R.
[13 empty] | 0 | 0 | 0 | 0
[13 empty] | 0.025 | 501 | 49 | 89
[13 empty] | 0.05 | 837 | 151 | 245
[13 empty] | 0.075 | 1154 | 337 | 382
[13 empty] | 0.1 | 1380 | 573 | 490
[13 empty] | 0.2 | 1936 | 1312 | 882
[13 empty] | 0.3 | 2323 | 1651 | 1124
[13 empty] | 0.4 | 2578 | 1960 | 1296
[13 empty] | 0.5 |  | 2280 | 1326
[13 empty] | molde | c.b.r. | p. Especif.
[14 empty] | 47 | 1.2
[13 empty] | 12 golpes | 49 | 1.539914
[13 empty] | 25 golpes | 57.3 | 1.610749
[13 empty] | 56 golpes | 129.0667 | 1.694378
[10 empty] | Al 100 % de D. Max. |  |  |  | 131.0667 | 2.2
[13 empty] | D max= | 1.705
[10 empty] | C.B.R. = | 1.290667 | %
C.B.R. AL 100 %
[13 empty] | 46 | 0.001705
[10 empty] | Al 95 % de D. Max. |  |  | 132.0667 | 0.001705
[10 empty] | C.B.R. = | 1.226133 | % | C.B.R. AL 95 %
[13 empty] | 46 | 0.00161975
[10 empty] | %exp | 0.7256415 |  | 132.0667 | 0.00161975
|  |  |  | C.B.R = | 1.2
ENSAYO DE RELACION DE SOPORTE CALIFORNIA
PROYECTO |  |  | CIV - 3328
MUESTRA Nº |  |  | M-2
PROCEDENCIA |  |  | Pozo Nº 2
CARACTERISTICAS DEL SUELO
|  |  | Muestra No. | LL | LP | Clasificación |  | %h Opt. | D. Max
|  |  | 2 | 22.37883 | 6.696889 | A- 5 [ 9 ] |  | 17.4 | 1.723
CONTENIDO DE HUMEDAD Y PESO UNITARIO
Molde No. |  |  |  | 11 |  |  | 6 |  |  | 15
No. de capas |  |  |  | 5 |  |  | 5 |  |  | 5
No. de golpes de la capa |  |  |  | 56 |  |  | 25 |  |  | 12
Condición de la muestra: |  |  |  | Antes de mojarse |  | Despues de | Antes de mojarse |  | Despues de | Antes de mojarse |  | Despues de
Peso muestra Hum. + molde |  |  |  | 8370 |  | 8778 | 8247 |  | 8628 | 8069 |  | 8236
Peso del molde |  |  |  | 4324 |  | 4324 | 4392 |  | 4392 | 4331 |  | 4331 |  | 1 º molde | 2 º molde | 3 º molde
Peso muestra humeda |  |  |  | 4046 |  | 4454 | 3855 |  | 4236 | 3738 |  | 3905 | H = | 11.52 | 11.54 | 11.56
Volumen de la muestra |  |  |  | 2056 |  | 2056 | 2069 |  | 2069 | 2121 |  | 2121 | D = | 15.15 | 15.2 | 15.2
Peso unit. de muestra hum. gr/cm3 |  |  |  | 1.967899 |  | 2.166342 | 1.863219 |  | 2.047366 | 1.762376 |  | 1.841113 | Vol = | 2076.671 | 2094.03 | 2097.659
Muestra de humedad del: |  |  |  | Fondo | Superf. | 2 º Sup | Fondo | Superf. | 2 º Sup | Fondo | Superf. | 2 º Sup
Capsula No. |  |  |  | A |  | K | B |  | L | T |  | C
Peso muestra Hum. + capsula |  |  |  | 100 |  | 141 | 106.5 |  | 149.7 | 116.8 |  | 152.8
Peso muestra seca + capsula |  |  |  | 96.7 |  | 127.2 | 102.6 |  | 133.9 | 112.5 |  | 140
Peso del agua |  |  |  | 3.3 |  | 13.8 | 3.9 |  | 15.8 | 4.3 |  | 12.8
Peso de la capsula |  |  |  | 74 |  | 74.5 | 76.3 |  | 73.4 | 83.6 |  | 73.2
Peso de la muestra seca |  |  |  | 22.7 |  | 52.7 | 26.3 |  | 60.5 | 28.9 |  | 66.8
Contenido de humedad % W |  |  |  | 14.53744 |  | 26.18596 | 14.8289 |  | 26.1157 | 14.87889 |  | 19.16168
Promedio de cont. De humedad |  |  |  | 14.53744 |  |  | 14.8289 |  |  | 14.87889
Peso unit. de muestra seca gr/cm3 |  |  |  | 1.718127 |  |  | 1.622605 |  |  | 1.534117
EXPANSIÓN
FECHA |  | HORA | TIEMPO | MOLDE No. 1 |  |  | MOLDE No. 2 |  |  | MOLDE No. 3
|  |  | TRANSCURRI- | Lectura | EXPANSIÓN |  | Lectura | EXPANSIÓN |  | Lectura | EXPANSIÓN
|  |  | DO DIAS | Extens. | cm | % | Extens. | cm | % | Extens. | cm | %
2007-05-30 |  | 14:00 | 4 | 0.4 | 1.016 |  | 0.478 | 1.21412 |  | 0.182 | 0.46228
2007-06-30 |  | 14:00 |  | 0.425 | 1.0795 | 0.5512153 | 0.533 | 1.35382 | 1.210572 | 0.247 | 0.62738 | 1.428201
C. B. R.
PENETRACION |  |  | CARGA | MOLDE No 1 |  |  | MOLDE No 2 |  |  | MOLDE No 3
|  |  | NORMAL | Carga ensayo |  | C.B.R. Corr. | Carga ensayo |  | C.B.R. Corr. | Carga ensayo |  | C.B.R. Corr.
t/min | Pulg | cm | Lbs/cm2 | Lec.Ext. | Lbs | % | Lec.Ext. | Lbs | % | Lec.Ext. | Lbs | %
0.5 | 0.025 | 0.0635 |  | 25 | 84 |  | 25 | 84 |  | 20 | 71
1 | 0.05 | 0.127 |  | 95 | 272 |  | 95 | 272 |  | 82 | 237
1.5 | 0.075 | 0.1905 |  | 225 | 622 |  | 198 | 549 |  | 144 | 404
2 | 0.1 | 0.254 | 1000 | 366 | 1001 | 100.1 | 265 | 729 | 72.9 | 190 | 528 | 52.8
4 | 0.2 | 0.508 | 1500 | 672 | 1823 | 121.5333 | 445 | 1213 | 80.86667 | 312 | 855 | 57
6 | 0.3 | 0.762 |  | 830 | 2248 |  | 597 | 1621 |  | 380 | 1038
8 | 0.4 | 1.016 |  | 937 | 2535 |  | 730 | 1979 |  | 416 | 1135
10 | 0.5 | 1.27 |  | 996 | 2694 |  | 813 | 2202 |  | 465 | 1267
RELACION SOPORTE CALIFORNIA
C.B.R.
[13 empty] | 0 | 0 | 0 | 0
[13 empty] | 0.025 | 84 | 84 | 71
[13 empty] | 0.05 | 272 | 272 | 237
[13 empty] | 0.075 | 622 | 549 | 404
[13 empty] | 0.1 | 1001 | 729 | 528
[13 empty] | 0.2 | 1823 | 1213 | 855
[13 empty] | 0.3 | 2248 | 1621 | 1038
[13 empty] | 0.4 | 2535 | 1979 | 1135
[13 empty] | 0.5 | 2694 | 2202 | 1267
[10 empty] | Al 100 % de D. Max. |  |  | molde | c.b.r. | p. Especif.
[14 empty] | 50.8 | 1.2
[10 empty] | C.B.R. = | 1.001 | % | 12 golpes | 52.8 | 1.534117
[13 empty] | 25 golpes | 72.9 | 1.622605
[13 empty] | 56 golpes | 100.1 | 1.718127
[14 empty] | 102.1 | 2.2
Al 95 % de D. Max.
[10 empty] | C.B.R. = | 0.95095 | % | C.B.R. AL 100 %
[13 empty] | 49.8 | 0.001723 | 2
[10 empty] | %exp | 1.063329 |  | 103.1 | 0.001723
|  |  |  | C.B.R = | 1 | [7 empty] | C.B.R. AL 95 %
ENSAYO DE RELACION DE SOPORTE CALIFORNIA
PROYECTO |  |  | CIV - 3328 | [9 empty] | 49.8 | 0.00163685
MUESTRA Nº |  |  | M-3 | [9 empty] | 103.1 | 0.00163685
PROCEDENCIA |  |  | Pozo Nº 3
CARACTERISTICAS DEL SUELO
|  |  | Muestra No. | LL | LP | Clasificación |  | %h Opt. | D. Max
|  |  | 3 | 36.15958 | 26.79962 | A- 5 [ 11 ] |  | 17.5 | 1.755
CONTENIDO DE HUMEDAD Y PESO UNITARIO
Molde No. |  |  |  | 13 |  |  | 15 |  |  | 18
No. de capas |  |  |  | 5 |  |  | 5 |  |  | 5
No. de golpes de la capa |  |  |  | 56 |  |  | 25 |  |  | 12
Condición de la muestra: |  |  |  | Antes de mojarse |  | Despues de | Antes de mojarse |  | Despues de | Antes de mojarse |  | Despues de
Peso muestra Hum. + molde |  |  |  | 8530 |  | 8518 | 8271 |  | 8348 | 8150 |  | 8163
Peso del molde |  |  |  | 4184 |  | 4184 | 4157 |  | 4157 | 4137 |  | 4137
Peso muestra humeda |  |  |  | 4346 |  | 4334 | 4114 |  | 4191 | 4013 |  | 4026
Volumen de la muestra |  |  |  | 2112 |  | 2112 | 2112 |  | 2112 | 2123 |  | 2123
Peso unit. de muestra hum. gr/cm3 |  |  |  | 2.057765 |  | 2.052083 | 1.947917 |  | 1.984375 | 1.89025 |  | 1.896373
Muestra de humedad del: |  |  |  | Fondo | Superf. | 2 º Sup | Fondo | Superf. | 2 º Sup | Fondo | Superf. | 2 º Sup
Capsula No. |  |  |  | H |  | T | E |  | Z | I |  | G
Peso muestra Hum. + capsula |  |  |  | 135.9 |  | 167.9 | 138 |  | 242.7 | 145.2 |  | 192.1
Peso muestra seca + capsula |  |  |  | 126.5 |  | 150.2 | 127.6 |  | 208 | 136 |  | 167.5 |  | 1 º molde | 2 º molde | 3 º molde
Peso del agua |  |  |  | 9.4 |  | 17.7 | 10.4 |  | 34.7 | 9.2 |  | 24.6 | H = | 11.52 | 11.53 | 11.54
Peso de la capsula |  |  |  | 75.1 |  | 72.3 | 70.4 |  | 73.5 | 86.9 |  | 77.2 | D = | 15 | 15.05 | 15.1
Peso de la muestra seca |  |  |  | 51.4 |  | 77.9 | 57.2 |  | 134.5 | 49.1 |  | 90.3 | Vol = | 2035.752 | 2051.125 | 2066.567
Contenido de humedad % W |  |  |  | 18.28794 |  | 22.72144 | 18.18182 |  | 25.79926 | 18.73727 |  | 27.24252
Promedio de cont. De humedad |  |  |  | 18.28794 |  |  | 18.18182 |  |  | 18.73727
Peso unit. de muestra seca gr/cm3 |  |  |  | 1.739624 |  |  | 1.648237 |  |  | 1.59196
EXPANSIÓN
FECHA |  | HORA | TIEMPO | MOLDE No. 1 |  |  | MOLDE No. 2 |  |  | MOLDE No. 3
|  |  | TRANSCURRI- | Lectura | EXPANSIÓN |  | Lectura | EXPANSIÓN |  | Lectura | EXPANSIÓN
|  |  | DO DIAS | Extens. | cm | % | Extens. | cm | % | Extens. | cm | %
2007-05-30 |  | 9:30 | 4 | 0.52 | 1.3208 |  | 0.501 | 1.27254 |  | 0.116 | 0.29464
2007-06-30 |  | 9:30 |  | 0.57 | 1.4478 | 1.102431 | 0.57 | 1.4478 | 1.520035 | 0.2 | 0.508 | 1.848873
C. B. R.
PENETRACION |  |  | CARGA | MOLDE No 1 |  |  | MOLDE No 2 |  |  | MOLDE No 3
|  |  | NORMAL | Carga ensayo |  | C.B.R. Corr. | Carga ensayo |  | C.B.R. Corr. | Carga ensayo |  | C.B.R. Corr.
t/min | Pulg | cm | Lbs/cm2 | Lec.Ext. | Lbs | % | Lec.Ext. | Lbs | % | Lec.Ext. | Lbs | %
0.5 | 0.025 | 0.0635 |  | 12 | 49 |  | 12 | 49 |  | 9 | 41
1 | 0.05 | 0.127 |  | 60 | 178 |  | 40 | 124 |  | 28 | 92
1.5 | 0.075 | 0.1905 |  | 115 | 326 |  | 70 | 205 |  | 40 | 124
2 | 0.1 | 0.254 | 1000 | 185 | 514 | 51.4 | 115 | 326 | 32.6 | 60 | 178 | 17.8
4 | 0.2 | 0.508 | 1500 | 415 | 1182 | 78.8 | 210 | 600 | 40 | 117 | 331 | 22.06667
6 | 0.3 | 0.762 |  | 590 | 1603 |  | 290 | 796 |  | 190 | 528
8 | 0.4 | 1.016 |  | 720 | 1952 |  | 310 | 850 |  | 220 | 608
10 | 0.5 | 1.27 |  | 780 | 2113 |  | 330 | 904 |  | 260 | 716
RELACION SOPORTE CALIFORNIA
C.B.R.
[13 empty] | 0 | 0 | 0 | 0
[13 empty] | 0.025 | 49 | 49 | 41
[13 empty] | 0.05 | 178 | 124 | 92
[13 empty] | 0.075 | 326 | 205 | 124
[13 empty] | 0.1 | 514 | 326 | 178
[13 empty] | 0.2 | 1182 | 600 | 331
[13 empty] | 0.3 | 1603 | 796 | 528
[13 empty] | 0.4 | 1952 | 850 | 608
[13 empty] | 0.5 | 2113 | 904 | 716
[13 empty] | molde | c.b.r. | p. Especif.
[14 empty] | 15.8 | 1.2
[13 empty] | 12 golpes | 17.8 | 1.59196
[13 empty] | 25 golpes | 32.6 | 1.648237
[13 empty] | 56 golpes | 51.4 | 1.739624
[10 empty] | Al 100 % de D. Max. |  |  |  | 53.4 | 2.2
[10 empty] | C.B.R. = | 0.514 | % | C.B.R. AL 100 %
[13 empty] | 14.8 | 0.001755
[13 empty] | 54.4 | 0.001755
[10 empty] | Al 95 % de D. Max. |  |  |  |  | 3
C.B.R. AL 95 %
[10 empty] | C.B.R. = | 0.4883 | %
[13 empty] | 14.8 | 0.00166725
[13 empty] | 54.4 | 0.00166725
[10 empty] | %exp | 1.490446
[5 empty] | CBR= | 0.4883
ENSAYO DE RELACION DE SOPORTE CALIFORNIA
PROYECTO |  |  | CIV - 3328
MUESTRA Nº |  |  | M-4
PROCEDENCIA |  |  | Pozo Nº 4
CARACTERISTICAS DEL SUELO
|  |  | Muestra No. | LL | LP | Clasificación |  | %h Opt. | D. Max
|  |  | 4 | 22.61139 | 0 | A- 6 [ 8 ] |  | 13.3 | 1.89
CONTENIDO DE HUMEDAD Y PESO UNITARIO
Molde No. |  |  |  | 17 |  |  | 6 |  |  | 5
No. de capas |  |  |  | 5 |  |  | 5 |  |  | 5
No. de golpes de la capa |  |  |  | 56 |  |  | 25 |  |  | 12
Condición de la muestra: |  |  |  | Antes de mojarse |  | Despues de | Antes de mojarse |  | Despues de | Antes de mojarse |  | Despues de
Peso muestra Hum. + molde |  |  |  | 8613 |  | 8709 | 8365 |  | 8577 | 8000 |  | 8324
Peso del molde |  |  |  | 4128 |  | 4128 | 4188 |  | 4188 | 4093 |  | 4093
Peso muestra humeda |  |  |  | 4485 |  | 4581 | 4177 |  | 4389 | 3907 |  | 4231
Volumen de la muestra |  |  |  | 2119 |  | 2119 | 2076 |  | 2076 | 2083 |  | 2083
Peso unit. de muestra hum. gr/cm3 |  |  |  | 2.116564 |  | 2.161869 | 2.012042 |  | 2.114162 | 1.87566 |  | 2.031205
Muestra de humedad del: |  |  |  | Fondo | Superf. | 2 º Sup | Fondo | Superf. | 2 º Sup | Fondo | Superf. | 2 º Sup
Capsula No. |  |  |  | D |  | I | N |  | G | T |  | G
Peso muestra Hum. + capsula |  |  |  | 131.5 |  | 204 | 152.1 |  | 217.4 | 149.8 |  | 209.2
Peso muestra seca + capsula |  |  |  | 124.8 |  | 185.4 | 142.6 |  | 195.4 | 141 |  | 186.5
Peso del agua |  |  |  | 6.7 |  | 18.6 | 9.5 |  | 22 | 8.8 |  | 22.7
Peso de la capsula |  |  |  | 73.6 |  | 75.4 | 72.3 |  | 73.6 | 75.4 |  | 75.1
Peso de la muestra seca |  |  |  | 51.2 |  | 110 | 70.3 |  | 121.8 | 65.6 |  | 111.4
Contenido de humedad % W |  |  |  | 13.0859375 |  | 16.90909 | 13.51351 |  | 18.0624 | 13.41463 |  | 20.37702
Promedio de cont. De humedad |  |  |  | 13.0859375 |  |  | 13.51351 |  |  | 13.41463 |  |  |  | 1 º molde | 2 º molde | 3 º molde
Peso unit. de muestra seca gr/cm3 |  |  |  | 1.871642 |  |  | 1.772514 |  |  | 1.653808 |  |  | H = | 11.5 | 11.52 | 11.54
[13 empty] | D = | 15 | 15.05 | 15.1
EXPANSIÓN | [12 empty] | Vol = | 2032.218 | 2049.346 | 2066.567
FECHA |  | HORA | TIEMPO | MOLDE No. 1 |  |  | MOLDE No. 2 |  |  | MOLDE No. 3
|  |  | TRANSCURRI- | Lectura | EXPANSIÓN |  | Lectura | EXPANSIÓN |  | Lectura | EXPANSIÓN
|  |  | DO DIAS | Extens. | cm | % | Extens. | cm | % | Extens. | cm | %
2007-05-30 |  | 9:30 | 4 | 0.095 | 0.2413 |  | 0.233 | 0.59182 |  | 0.174 | 0.44196
2007-06-30 |  | 9:30 |  | 0.11 | 0.2794 | 0.3313043 | 0.27 | 0.6858 | 0.8157986 | 0.24 | 0.6096 | 1.452686
C. B. R.
PENETRACION |  |  | CARGA | MOLDE No 1 |  |  | MOLDE No 2 |  |  | MOLDE No 3
|  |  | NORMAL | Carga ensayo |  | C.B.R. Corr. | Carga ensayo |  | C.B.R. Corr. | Carga ensayo |  | C.B.R. Corr.
t/min | Pulg | cm | Lbs/cm2 | Lec.Ext. | Lbs | % | Lec.Ext. | Lbs | % | Lec.Ext. | Lbs | %
0.5 | 0.025 | 0.0635 |  | 21 | 73 |  | 16 | 60 |  | 10 | 44
1 | 0.05 | 0.127 |  | 100 | 286 |  | 60 | 178 |  | 21 | 73
1.5 | 0.075 | 0.1905 |  | 223 | 616 |  | 130 | 366 |  | 36 | 114
2 | 0.1 | 0.254 | 1000 | 345 | 944 | 94.4 | 197 | 546 | 54.6 | 49 | 149 | 14.9
4 | 0.2 | 0.508 | 1500 | 812 | 2199 | 146.6 | 455 | 1240 | 82.66667 | 98 | 280 | 18.66667
6 | 0.3 | 0.762 |  | 1350 | 3645 |  | 740 | 2006 |  | 129 | 364
8 | 0.4 | 1.016 |  | 1700 | 4586 |  | 854 | 2312 |  | 149 | 417
10 | 0.5 | 1.27 |  | 1950 | 5258 |  | 867 | 2347 |  | 162 | 452
RELACION SOPORTE CALIFORNIA
C.B.R.
[13 empty] | 0 | 0 | 0 | 0
[13 empty] | 0.025 | 73 | 60 | 44
[13 empty] | 0.05 | 286 | 178 | 73
[13 empty] | 0.075 | 616 | 366 | 114
[13 empty] | 0.1 | 944 | 546 | 149
[13 empty] | 0.2 | 2199 | 1240 | 280
[13 empty] | 0.3 | 3645 | 2006 | 364
[13 empty] | 0.4 | 4586 | 2312 | 417
[13 empty] | 0.5 | 5258 | 2347 | 452
[13 empty] | molde | c.b.r. | p. Especif.
[14 empty] | 12.9 | 1.2
[10 empty] | Al 100 % de D. Max. |  |  | 12 golpes | 14.9 | 1.653808
[13 empty] | 25 golpes | 54.6 | 1.772514 | 4
[10 empty] | C.B.R. = | 0.944 | % | 56 golpes | 94.4 | 1.871642
[14 empty] | 96.4 | 2.2
C.B.R. AL 100 %
Al 95 % de D. Max.
[13 empty] | 11.9 | 0.00189
[10 empty] | C.B.R. = | 0.8968 | % | 97.4 | 0.00189
C.B.R. AL 95 %
[10 empty] | %exp | 0.8157986
[13 empty] | 11.9 | 0.0017955
[5 empty] | CBR= | 0.8968 | [6 empty] | 97.4 | 0.0017955
ENSAYO DE RELACION DE SOPORTE CALIFORNIA
PROYECTO |  |  | CIV - 3328
MUESTRA Nº |  |  | M-5
PROCEDENCIA |  |  | Pozo Nº 5
CARACTERISTICAS DEL SUELO
|  |  | Muestra No. | LL | LP | Clasificación |  | %h Opt. | D. Max
|  |  | 5 | 21.23266 | 16.42521 | A- 4 [ 0 ] |  | 13.6 | 1.762
CONTENIDO DE HUMEDAD Y PESO UNITARIO
Molde No. |  |  |  | 1 |  |  | 4 |  |  | 3
No. de capas |  |  |  | 5 |  |  | 5 |  |  | 5
No. de golpes de la capa |  |  |  | 56 |  |  | 25 |  |  | 12
Condición de la muestra: |  |  |  | Antes de mojarse |  | Despues de | Antes de mojarse |  | Despues de | Antes de mojarse |  | Despues de
Peso muestra Hum. + molde |  |  |  | 8490 |  | 8612 | 8375 |  | 8560 | 8174 |  | 8440
Peso del molde |  |  |  | 4132 |  | 4132 | 4190 |  | 4190 | 4172 |  | 4172
Peso muestra humeda |  |  |  | 4358 |  | 4480 | 4185 |  | 4370 | 4002 |  | 4268
Volumen de la muestra |  |  |  | 2121 |  | 2121 | 2112 |  | 2112 | 2112 |  | 2112
Peso unit. de muestra hum. gr/cm3 |  |  |  | 2.054691 |  | 2.112211 | 1.981534 |  | 2.069129 | 1.894886 |  | 2.020833
Muestra de humedad del: |  |  |  | Fondo | Superf. | 2 º Sup | Fondo | Superf. | 2 º Sup | Fondo | Superf. | 2 º Sup
Capsula No. |  |  |  | A |  | U | B |  | R | T |  | G
Peso muestra Hum. + capsula |  |  |  | 139.5 |  | 117.6 | 133.4 |  | 135.5 | 112 |  | 145.4
Peso muestra seca + capsula |  |  |  | 132.1 |  | 111.8 | 127.3 |  | 128.7 | 107.8 |  | 135.5
Peso del agua |  |  |  | 7.4 |  | 5.8 | 6.1 |  | 6.8 | 4.2 |  | 9.9
Peso de la capsula |  |  |  | 74.6 |  | 73.7 | 78.6 |  | 78.6 | 73.7 |  | 82.2
Peso de la muestra seca |  |  |  | 57.5 |  | 38.1 | 48.7 |  | 50.1 | 34.1 |  | 53.3
Contenido de humedad % W |  |  |  | 12.86957 |  | 15.2231 | 12.52567 |  | 13.57285 | 12.31672 |  | 18.57411
Promedio de cont. De humedad |  |  |  | 12.86957 |  |  | 12.52567 |  |  | 12.31672
Peso unit. de muestra seca gr/cm3 |  |  |  | 1.820412 |  |  | 1.760962 |  |  | 1.687092
EXPANSIÓN
FECHA |  | HORA | TIEMPO | MOLDE No. 1 |  |  | MOLDE No. 2 |  |  | MOLDE No. 3
|  |  | TRANSCURRI- | Lectura | EXPANSIÓN |  | Lectura | EXPANSIÓN |  | Lectura | EXPANSIÓN
|  |  | DO DIAS | Extens. | cm | % | Extens. | cm | % | Extens. | cm | % |  | 1 º molde | 2 º molde | 3 º molde
2007-05-30 |  | 9:30 | 4 | 0.202 | 0.51308 |  | 0.076 | 0.19304 |  | 0.495 | 1.2573 |  | H = | 11.54 | 11.54 | 11.59
2007-06-30 |  | 9:30 |  | 0.208 | 0.52832 | 0.1320624 | 0.124 | 0.31496 | 1.056499 | 0.575 | 1.4605 | 1.753236
C. B. R.
PENETRACION |  |  | CARGA | MOLDE No 1 |  |  | MOLDE No 2 |  |  | MOLDE No 3
|  |  | NORMAL | Carga ensayo |  | C.B.R. Corr. | Carga ensayo |  | C.B.R. Corr. | Carga ensayo |  | C.B.R. Corr.
t/min | Pulg | cm | Lbs/cm2 | Lec.Ext. | Lbs | % | Lec.Ext. | Lbs | % | Lec.Ext. | Lbs | %
0.5 | 0.025 | 0.0635 |  | 40 | 124 |  | 27 | 89 |  | 17 | 63
1 | 0.05 | 0.127 |  | 124 | 350 |  | 96 | 275 |  | 53 | 159
1.5 | 0.075 | 0.1905 |  | 246 | 678 |  | 138 | 388 |  | 86 | 248
2 | 0.1 | 0.254 | 1000 | 375 | 1025 | 102.5 | 205 | 568 | 56.8 | 124 | 350 | 35
4 | 0.2 | 0.508 | 1500 | 850 | 2301 | 153.4 | 465 | 1267 | 84.46667 | 225 | 622 | 41.46667
6 | 0.3 | 0.762 |  | 1180 | 3188 |  | 663 | 1799 |  | 295 | 810
8 | 0.4 | 1.016 |  | 1415 | 3820 |  | 825 | 2234 |  | 354 | 968
10 | 0.5 | 1.27 |  | 1615 | 4357 |  | 985 | 2664 |  | 406 | 1108
RELACION SOPORTE CALIFORNIA
C.B.R.
[13 empty] | 0 | 0 | 0 | 0
[13 empty] | 0.025 | 124 | 89 | 63
[13 empty] | 0.05 | 350 | 275 | 159
[13 empty] | 0.075 | 678 | 388 | 248
[13 empty] | 0.1 | 1025 | 568 | 350
[13 empty] | 0.2 | 2301 | 1267 | 622
[13 empty] | 0.3 | 3188 | 1799 | 810
[13 empty] | 0.4 | 3820 | 2234 | 968
[13 empty] | 0.5 | 4357 | 2664 | 1108
[13 empty] | molde | c.b.r. | p. Especif.
[14 empty] | 33 | 1.2
[13 empty] | 12 golpes | 35 | 1.687092
[13 empty] | 25 golpes | 56.8 | 1.760962
[13 empty] | 56 golpes | 102.5 | 1.820412
[14 empty] | 104.5 | 2.2
Al 100 % de D. Max.
C.B.R. AL 100 %
[10 empty] | C.B.R. = | 1.025 | %
[13 empty] | 32 | 1.762
[13 empty] | 105.5 | 1.762 | 5
[10 empty] | Al 95 % de D. Max. |  |  | C.B.R. AL 95 %
[10 empty] | C.B.R. = | 0.97375 | % | 32 | 1.6739
[13 empty] | 105.5 | 1.6739
[10 empty] | %exp | 1.056499
[5 empty] | CBR= | 0.97375
ENSAYO DE RELACION DE SOPORTE CALIFORNIA
PROYECTO |  |  | CIV - 3328
MUESTRA Nº |  |  | M-6
PROCEDENCIA |  |  | Pozo Nº 6
CARACTERISTICAS DEL SUELO
|  |  | Muestra No. | LL | LP | Clasificación |  | %h Opt. | D. Max
|  |  | 6 | 26.4931 | 21.84559 | A- 4 [ 5 ] |  | 8.6 | 2.16
CONTENIDO DE HUMEDAD Y PESO UNITARIO
Molde No. |  |  |  | 1 |  |  | 4 |  |  | 4
No. de capas |  |  |  | 5 |  |  | 5 |  |  | 5
No. de golpes de la capa |  |  |  | 56 |  |  | 25 |  |  | 12
Condición de la muestra: |  |  |  | Antes de mojarse |  | Despues de | Antes de mojarse |  | Despues de | Antes de mojarse |  | Despues de
Peso muestra Hum. + molde |  |  |  | 9125 |  | 9250 | 9052 |  | 9120 | 8770 |  | 8490
Peso del molde |  |  |  | 4324 |  | 4324 | 4392 |  | 4392 | 4331 |  | 4331
Peso muestra humeda |  |  |  | 4801 |  | 4926 | 4660 |  | 4728 | 4439 |  | 4159
Volumen de la muestra |  |  |  | 2040 |  | 2040 | 2080 |  | 2080 | 2077 |  | 2077
Peso unit. de muestra hum. gr/cm3 |  |  |  | 2.353431 |  | 2.414706 | 2.240385 |  | 2.273077 | 2.137217 |  | 2.002407
Muestra de humedad del: |  |  |  | Fondo | Superf. | 2 º Sup | Fondo | Superf. | 2 º Sup | Fondo | Superf. | 2 º Sup
Capsula No. |  |  |  | 3 |  | J | 5 |  | R | 11 |  | G
Peso muestra Hum. + capsula |  |  |  | 151 |  | 317 | 203.7 |  | 345 | 140.3 |  | 370
Peso muestra seca + capsula |  |  |  | 145.6 |  | 298 | 189.6 |  | 322 | 136 |  | 342
Peso del agua |  |  |  | 5.4 |  | 19 | 14.1 |  | 23 | 4.3 |  | 28
Peso de la capsula |  |  |  | 76.5 |  | 69.7 | 67.1 |  | 77.2 | 79 |  | 73.2
Peso de la muestra seca |  |  |  | 69.1 |  | 228.3 | 122.5 |  | 244.8 | 57 |  | 268.8
Contenido de humedad % W |  |  |  | 7.814761 |  | 8.322383 | 11.5102 |  | 9.395425 | 7.54386 |  | 10.41667
Promedio de cont. De humedad |  |  |  | 7.814761 |  |  | 11.5102 |  |  | 7.54386
Peso unit. de muestra seca gr/cm3 |  |  |  | 2.182847 |  |  | 2.00913 |  |  | 1.987298
EXPANSIÓN
FECHA |  | HORA | TIEMPO | MOLDE No. 1 |  |  | MOLDE No. 2 |  |  | MOLDE No. 3
|  |  | TRANSCURRI- | Lectura | EXPANSIÓN |  | Lectura | EXPANSIÓN |  | Lectura | EXPANSIÓN
|  |  | DO DIAS | Extens. | cm | % | Extens. | cm | % | Extens. | cm | %
2007-03-04 |  | 9:30 | 4 | 0 | 0 |  | 0 | 0 |  | 0 | 0
[14 empty] | 1 º molde | 2 º molde | 3 º molde
2007-03-07 |  | 9:30 |  | 0 | 0 | 0 | 0 | 0 | 0 | 0 | 0 | 0 | H = | 11.54 | 11.54 | 11.59
[13 empty] | D = | 15.1 | 15.15 | 15.2
C. B. R. | [12 empty] | Vol = | 2066.567 | 2080.276 | 2103.103
PENETRACION |  |  | CARGA | MOLDE No 1 |  |  | MOLDE No 2 |  |  | MOLDE No 3
|  |  | NORMAL | Carga ensayo |  | C.B.R. Corr. | Carga ensayo |  | C.B.R. Corr. | Carga ensayo |  | C.B.R. Corr.
t/min | Pulg | cm | Lbs/cm2 | Lec.Ext. | Lbs | % | Lec.Ext. | Lbs | % | Lec.Ext. | Lbs | %
0.5 | 0.025 | 0.0635 |  | 50 | 151 |  | 25 | 84 |  | 20 | 71
1 | 0.05 | 0.127 |  | 173 | 482 |  | 130 | 366 |  | 90 | 259
1.5 | 0.075 | 0.1905 |  | 345 | 944 |  | 280 | 769 |  | 145 | 407
2 | 0.1 | 0.254 | 1000 | 570 | 1549 | 154.9 | 435 | 1186 | 118.6 | 205 | 568 | 56.8
4 | 0.2 | 0.508 | 1500 | 1470 | 3968 | 264.5333 | 927 | 2508 | 167.2 | 425 | 1159 | 77.26667
6 | 0.3 | 0.762 |  | 2180 | 5876 |  | 1282 | 3462 |  | 605 | 1643
8 | 0.4 | 1.016 |  | 2470 | 6655 |  | 1552 | 4188 |  | 760 | 2060
10 | 0.5 | 1.27 |  |  |  |  | 1820 | 4908 |  | 910 | 2463
RELACION SOPORTE CALIFORNIA
C.B.R.
[13 empty] | 0 | 0 | 0 | 0
[13 empty] | 0.025 | 151 | 84 | 71
[13 empty] | 0.05 | 482 | 366 | 259
[13 empty] | 0.075 | 944 | 769 | 407
[13 empty] | 0.1 | 1549 | 1186 | 568
[13 empty] | 0.2 | 3968 | 2508 | 1159
[13 empty] | 0.3 | 5876 | 3462 | 1643
[13 empty] | 0.4 | 6655 | 4188 | 2060
[13 empty] | 0.5 | 0 | 4908 | 2463
[13 empty] | molde | c.b.r. | p. Especif.
[14 empty] | 54.8 | 1.2
[13 empty] | 12 golpes | 56.8 | 1.987298
[10 empty] | Al 100 % de D. Max. |  |  | 25 golpes | 118.6 | 2.00913
[13 empty] | 56 golpes | 154.9 | 2.182847
[10 empty] | C.B.R. = | 1.549 | % |  | 156.9 | 2.2
C.B.R. AL 100 %
Al 95 % de D. Max.
[13 empty] | 53.8 | 0.00216
[10 empty] | C.B.R. = | 1.47155 | % | 157.9 | 0.00216
6
C.B.R. AL 95 %
[10 empty] | %exp | 0
[13 empty] | 53.8 | 0.002052
[13 empty] | 157.9 | 0.002052
|  |  |  | CBR= | 1.5
56 Golpes
25 Golpes
12 Golpes
56 Golpes
25 Golpes
12 Golpes
56 Golpes
25 Golpes
12 Golpes
56 Golpes
25 Golpes
12 Golpes
56 Golpes
25 Golpes
12 Golpes
56 Golpes
25 Golpes
12 Golpes

## clasificacion
CLASIFICACION : | SIST. UNIFIC. | AASHTO | FAA
Pozo nº1 | ML | A- 4 [6] | E - 6
Pozo nº2 | ML | A- 5[9] | E - 8
Pozo nº3 | ML | A- 5[11] | E - 8
Pozo nº4 | ML | A- 6[8] | E - 8
Pozo nº5 | ML | A- 4[0] | E - 6
Pozo nº6 | ML | A- 4[5] | E - 6